## Aloitus
Rakennekerroslaskuri hiilitaseille
Tehnyt: Topi Huhtanen LAB ammattikorkeakoulu Oy
Tämä laskuri on tehty Puukerrostalon tilaamisen kehityshankkeen tuloksena. Laskurin tarkoituksena on auttaa vertailemaan eri rakennevaihtoehtojen hiilitaseita.
Laskurin teki: Topi Huhtanen, LAB ammattikorkeakoulu Oy
topi.huhtanen@lab.fi
Lisenssiehtot: CC+BY+SA

## Huomiot
HUOMIOT
Rakenteissa on otettu huomioon vain rakenteiden valmistuksen päästöarvot A1 - A3.
Rakenteissa ei ole otettu huomioon hukkakertoimia.
Tekijä ei vastaa rakenteiden oikeinpitävyydestä.
Rakenteiden ominaisuusarvot on otettu https://co2data.fi/ -sivuilta
 Tähdellä merkityt materiaalit:
Lamellihirren kädenjälki on arvio, otettu CLT:n arvo
 Puu, höylätty, 48mm k300, U-arvo, hiilijalan- ja -kädenjäljet arvioita, laskettu prosenttiosuuksina
 Puu, höylätty, 48mm k400, U-arvo, hiilijalan- ja -kädenjäljet arvioita, laskettu prosenttiosuuksina
 Puu, höylätty, 48mm k600, U-arvo, hiilijalan- ja -kädenjäljet arvioita, laskettu prosenttiosuuksina
 Puu, höylätty, 100mm k300, U-arvo, hiilijalan- ja -kädenjäljet arvioita, laskettu prosenttiosuuksina
 Puu, höylätty, 100mm k400, U-arvo, hiilijalan- ja -kädenjäljet arvioita, laskettu prosenttiosuuksina
 Puu, höylätty, 100mm k600, U-arvo, hiilijalan- ja -kädenjäljet arvioita, laskettu prosenttiosuuksina
 Poltettu tiili, punainen NRT ja saumalaasti 20%, U-arvo, hiilijalan- ja -kädenjäljet arvioita, laskettu prosenttiosuuksina
 Rappauslaasti, massa on arvio ja perustuu weber 414 unirenderiin
 Selluvilla-levy, puuranka k300, U-arvo, hiilijalan- ja -kädenjäljet arvioita, laskettu prosenttiosuuksina
 Selluvilla-levy, puuranka k400, U-arvo, hiilijalan- ja -kädenjäljet arvioita, laskettu prosenttiosuuksina
 Selluvilla-levy, puuranka k600, U-arvo, hiilijalan- ja -kädenjäljet arvioita, laskettu prosenttiosuuksina
 Selluvilla-puhallus, puuranka k300
 Selluvilla-puhallus,puuranka k400, U-arvo, hiilijalan- ja -kädenjäljet arvioita, laskettu prosenttiosuuksina
 Selluvilla-puhallus, puuranka k300, U-arvo, hiilijalan- ja -kädenjäljet arvioita, laskettu prosenttiosuuksina
 Lasivillaeriste, 20kg/m3, puuranka k300, U-arvo, hiilijalan- ja -kädenjäljet arvioita, laskettu prosenttiosuuksina
 Lasivillaeriste, 20kg/m3, puuranka k400, U-arvo, hiilijalan- ja -kädenjäljet arvioita, laskettu prosenttiosuuksina
 Lasivillaeriste, 20kg/m3, puuranka k600, U-arvo, hiilijalan- ja -kädenjäljet arvioita, laskettu prosenttiosuuksina
 Lasivillaeriste, 60kg/m3, puuranka k300, U-arvo, hiilijalan- ja -kädenjäljet arvioita, laskettu prosenttiosuuksina
 Lasivillaeriste, 60kg/m3, puuranka k400, U-arvo, hiilijalan- ja -kädenjäljet arvioita, laskettu prosenttiosuuksina
 Lasivillaeriste, 60kg/m3, puuranka k600, U-arvo, hiilijalan- ja -kädenjäljet arvioita, laskettu prosenttiosuuksina
 Lasivillaeriste, puhallusvilla, puuranka k300v
 Lasivillaeriste, puhallusvilla, puuranka k400, U-arvo, hiilijalan- ja -kädenjäljet arvioita, laskettu prosenttiosuuksina
 Lasivillaeriste, puhallusvilla, puuranka k600, U-arvo, hiilijalan- ja -kädenjäljet arvioita, laskettu prosenttiosuuksina
 Kivivillaeriste, 33kg/m3, puhallusvilla, puuranka k300, U-arvo, hiilijalan- ja -kädenjäljet arvioita, laskettu prosenttiosuuksina
 Kivivillaeriste, 33kg/m3, puhallusvilla, puuranka k400, U-arvo, hiilijalan- ja -kädenjäljet arvioita, laskettu prosenttiosuuksina
 Kivivillaeriste, 33kg/m3, puhallusvilla, puuranka k600, U-arvo, hiilijalan- ja -kädenjäljet arvioita, laskettu prosenttiosuuksina
 Kivivillaeriste, 61kg/m3, puuranka k300, U-arvo, hiilijalan- ja -kädenjäljet arvioita, laskettu prosenttiosuuksina
 Kivivillaeriste, 61kg/m3, puuranka k400, U-arvo, hiilijalan- ja -kädenjäljet arvioita, laskettu prosenttiosuuksina
 Kivivillaeriste, 61kg/m3, puuranka k600, U-arvo, hiilijalan- ja -kädenjäljet arvioita, laskettu prosenttiosuuksina
 Kivivillaeriste, 29,5kg/m3, puuranka k300, U-arvo, hiilijalan- ja -kädenjäljet arvioita, laskettu prosenttiosuuksina
 Kivivillaeriste, 29,5kg/m3, puuranka k400, U-arvo, hiilijalan- ja -kädenjäljet arvioita, laskettu prosenttiosuuksina
 Kivivillaeriste, 29,5kg/m3, puuranka k600, U-arvo, hiilijalan- ja -kädenjäljet arvioita, laskettu prosenttiosuuksina
 Tekstiililaatta, polyamidi, kokonaispaksuus 8mm, massa on kolmen eri polyamidilaatan keskiarvo

## Laskuri
Rakenteet pinta-ala | 0 | m2 | Rakenteet pinta-ala | 0 | m2
[10 empty] | Materiaalin | Materiaalin | Rakennekerroksen | Rakennekerroksen
RAKENNE 1 |  |  | RAKENNE 2 |  |  | RAKENNE 1 |  | Paksuus | Lämpövastus | Jalanjälki | Kädenjälki | Jalanjälki | Kädenjälki | R
[8 empty] | mm | w/mK | CO2e/kg | -CO2e/kg | kgCO2e/m2 | -kgCO2e/m2
[6 empty] | Rakennekerros 1 | Materiaali/Tyhjä | 0 | 100 | 0 | 0 | 0 | 0 | 0
[6 empty] | Rakennekerros 2 | Materiaali/Tyhjä | 0 | 100 | 0 | 0 | 0 | 0 | 0
[6 empty] | Rakennekerros 3 | Materiaali/Tyhjä | 0 | 100 | 0 | 0 | 0 | 0 | 0
| 0 | mm |  | 0 | mm | Rakennekerros 4 | Materiaali/Tyhjä | 0 | 100 | 0 | 0 | 0 | 0 | 0
[6 empty] | Rakennekerros 5 | Materiaali/Tyhjä | 0 | 100 | 0 | 0 | 0 | 0 | 0
[6 empty] | Rakennekerros 6 | Materiaali/Tyhjä | 0 | 100 | 0 | 0 | 0 | 0 | 0
[6 empty] | Rakennekerros 7 | Materiaali/Tyhjä | 0 | 100 | 0 | 0 | 0 | 0 | 0
[6 empty] | Rakennekerros 8 | Materiaali/Tyhjä | 0 | 100 | 0 | 0 | 0 | 0 | 0
| 0 | mm |  | 0 | mm | Rakennekerros 9 | Materiaali/Tyhjä | 0 | 100 | 0 | 0 | 0 | 0 | 0
[6 empty] | Rakennekerros 10 | Materiaali/Tyhjä | 0 | 100 | 0 | 0 | 0 | 0 | 0
[6 empty] | S | [5 empty] | 0 | 0 | 0
[6 empty] | S + Pintavastukset | [7 empty] | 0.17
[6 empty] | U-Arvo | [7 empty] | 5.882353
| 0 | mm |  | 0 | mm
[6 empty] | Rakenteen pinta-ala | [5 empty] | 0 | m2
[6 empty] | Rakenteen kokonais massa | [5 empty] | 0 | kg
[6 empty] | Rakenteen kokonais massa | [5 empty] | 0 | t
[6 empty] | Rakenteen kokonais hiilijalanjälki | [5 empty] | 0 | kg/CO2e
[6 empty] | Rakenteen kokonais hiilijalanjälki | [5 empty] | 0 | t/CO2e
| 0 | mm |  | 0 | mm | Rakenteen kokonais hiilikädenjälki | [5 empty] | 0 | kg/CO2e
[6 empty] | Rakenteen kokonais hiilikädenjälki | [5 empty] | 0 | t/CO2e
[6 empty] | Rakenteen kokonais hiilitase | [5 empty] | 0 | kg/CO2e
[6 empty] | Rakenteen kokonais hiilitase | [5 empty] | 0 | t/CO2e
| 0 | mm |  | 0 | mm
[6 empty] | RAKENNE 2 |  | Paksuus | Lämpövastus | Jalanjälki | Kädenjälki | Jalanjälki | Kädenjälki | R
[8 empty] | mm | w/mK | CO2e/kg | -CO2e/kg | kgCO2e/m2 | -kgCO2e/m2
[6 empty] | Rakennekerros 1 | Materiaali/Tyhjä | 0 | 100 | 0 | 0 | 0 | 0 | 0
[6 empty] | Rakennekerros 2 | Materiaali/Tyhjä | 0 | 100 | 0 | 0 | 0 | 0 | 0
[6 empty] | Rakennekerros 3 | Materiaali/Tyhjä | 0 | 100 | 0 | 0 | 0 | 0 | 0
| 0 | mm |  | 0 | mm | Rakennekerros 4 | Materiaali/Tyhjä | 0 | 100 | 0 | 0 | 0 | 0 | 0
[6 empty] | Rakennekerros 5 | Materiaali/Tyhjä | 0 | 100 | 0 | 0 | 0 | 0 | 0
[6 empty] | Rakennekerros 6 | Materiaali/Tyhjä | 0 | 100 | 0 | 0 | 0 | 0 | 0
[6 empty] | Rakennekerros 7 | Materiaali/Tyhjä | 0 | 100 | 0 | 0 | 0 | 0 | 0
[6 empty] | Rakennekerros 8 | Materiaali/Tyhjä | 0 | 100 | 0 | 0 | 0 | 0 | 0
| 0 | mm |  | 0 | mm | Rakennekerros 9 | Materiaali/Tyhjä | 0 | 100 | 0 | 0 | 0 | 0 | 0
[6 empty] | Rakennekerros 10 | Materiaali/Tyhjä | 0 | 100 | 0 | 0 | 0 | 0 | 0
[6 empty] | S | [5 empty] | 0 | 0 | 0
[6 empty] | S + Pintavastukset | [7 empty] | 0.17
[6 empty] | U-Arvo | [7 empty] | 5.882353
| 0 | mm |  | 0 | mm
[6 empty] | Rakenteen pinta-ala | [5 empty] | 0 | m2
[6 empty] | Rakenteen kokonais massa | [5 empty] | 0 | kg
[6 empty] | Rakenteen kokonais massa | [5 empty] | 0 | t
[6 empty] | Rakenteen kokonais hiilijalanjälki | [5 empty] | 0 | kg/CO2e
| 0 | mm |  | 0 | mm | Rakenteen kokonais hiilijalanjälki | [5 empty] | 0 | t/CO2e
[6 empty] | Rakenteen kokonais hiilikädenjälki | [5 empty] | 0 | kg/CO2e
[6 empty] | Rakenteen kokonais hiilikädenjälki | [5 empty] | 0 | t/CO2e
[6 empty] | Rakenteen kokonais hiilitase | [5 empty] | 0 | kg/CO2e
[6 empty] | Rakenteen kokonais hiilitase | [5 empty] | 0 | t/CO2e
| 0 | mm |  | 0 | mm
Rakennekerros 1
Rakennekerros 2
Rakennekerros 3 paksuus [mm]
Rakennekerros 4
paksuus [mm]
Rakennekerros 5
paksuus [mm]
Rakennekerros 6
Rakennekerros 7
Rakennekerros 8
Rakennekerros 9
Rakennekerros 10
Rakennekerros 1 paksuus [mm]
Rakennekerros 2 paksuus [mm]
Rakennekerros 3
Rakennekerros 4
Rakennekerros 5
Rakennekerros 6
paksuus [mm]
Rakennekerros 7
paksuus [mm]
Rakennekerros 8
paksuus [mm]
Rakennekerros 9
paksuus [mm]
Rakennekerros 10
paksuus [mm]
Rakennekerros 1
Rakennekerros 2
Rakennekerros 3 paksuus [mm]
Rakennekerros 1 paksuus [mm]
Rakennekerros 2 paksuus [mm]
Rakennekerros 3
Rakennekerros 4
paksuus [mm]
Rakennekerros 5
paksuus [mm]
Rakennekerros 6
Rakennekerros 4
Rakennekerros 5
Rakennekerros 6
paksuus [mm]
Rakennekerros 7
Rakennekerros 8
Rakennekerros 9
Rakennekerros 10
Rakennekerros 7
paksuus [mm]
Rakennekerros 8
paksuus [mm]
Rakennekerros 9
paksuus [mm]
Rakennekerros 10
paksuus [mm]
1. Kirjoita rakenteen pinta-ala vaalean siniselle pohjalle. 2. Valitse rakenne. 3. Valitse vetolaatikoista sopiva rakennekerros. 4. Täytä vaaleansiniselle pohjalle rakenteen paksuus.

## Materiaalilaskut
|  |  | Lämpövastus | Jalanjälki | Kädenjälki | Muunnoskerroin | Hukkakerroin | Uusiutuvat | Kierätysmateriaalit | Haitalliset aineet | Elinkaarenjälkeinen skenaario, Reuse | Elinkaarenjälkeinen skenaario, Recycle as second rawmaterial | Elinkaarenjälkeinen skenaario, Energy Recovery | Elinkaarenjälkeinen skenaario, Final Disposal | Elinkaarenjälkeinen skenaario, Hazardous waste | [9 empty] | co2 | -co2 | massa | hukka | uus | kier | reuse | recycle | energy | final | hazardous
|  |  | w/mK | CO2e/kg | -CO2e/kg | kg/m3 |  | % | % | % | % | % | % | % | % | [8 empty] | Ikkuna |  |  | kg/kpl/m2
[24 empty] | Puu-alumiini-ikkuna, 3-kerros | 3.4 | -1.7 | 43 | 1.03 | 33 | 13 |  | 36 | 21 | 43 | 0
1 |  | Materiaali/Tyhjä | 100 | [13 empty] | 1 | [6 empty] | kiinteä lasijulkisivu, alumiinikehys | 4 | -1.5 | 36.5 | 1.03 | 0 | 0 | 0 | 33 | 0 | 67 | 0
2 | Puu: | CLT | 0.11 | 0.2 | -1.6 | 470 | 1.05 | 99 | 0 | 0 | 0 | 0 | 100 | 0 | 0 |  | 2 | [6 empty] | Ulko-ovi, lasi-alumiini | 4 | -1.4 | 160 | 1.03 | 0 | 0 | 0 | 30 | 0 | 70 | 0
3 |  | GLVL, liimapuu | 0.11 | 0.41 | -1.6 | 510 | 1.05 | 94 | 0 | 0 | 0 | 0 | 95 | 5 | 0 | [8 empty] | Ulko-ovi puu-teräs | 1.5 | -1.5 | 64 | 1.03 | 67 | 16 | 0 | 27 | 67 | 6 | 0
4 |  | Puu, höylätty | 0.13 | 0.088 | -1.6 | 474 | 1.1 | 100 | 0 | 0 | 0 | 0 | 100 | 0 | 0 | [8 empty] | Ulko-ovi puu-puu | 0.78 | -1.5 | 53 | 1.03 | 89 | 2 | 0 | 0 | 100 | 0 | 0
5 |  |  Lamellihirsi | 0.12 | 0.2 | -1.6 | 441 | 1.05 | 99 | 0 | 0 | 0 | 0 | 99 | 1 | 0 | [8 empty] | Väliovi | 1.6 | -1.5 | 26 | 1.03 | 70 | 6 | 0 | 5 | 95 | 0 | 0
6 |  | LVL, viilupuu | 0.11 | 0.36 | -1.6 | 510 | 1.05 | 94 | 0 | 0 | 0 | 0 | 95 | 5 | 0
7 |  |  Puu, höylätty, 48mm k300 | 3 | 0.088 | -1.6 | 77.3568 | 0.17952 | 16.32 | 0 | 0 | 0 | 0 | 16.32 | 0 | 0
8 |  |  Puu, höylätty, 48mm k400 | 3 | 0.088 | -1.6 | 59.1552 | 0.13728 | 12.48 | 0 | 0 | 0 | 0 | 12.48 | 0 | 0
9 |  |  Puu, höylätty, 48mm k600 | 3 | 0.088 | -1.6 | 38.6784 | 0.08976 | 8.16 | 0 | 0 | 0 | 0 | 8.16 | 0 | 0
10 |  |  Puu, höylätty, 100mm k300 | 3 | 0.088 | -1.6 | 161.16 | 0.374 | 34 | 0 | 0 | 0 | 0 | 34 | 0 | 0
11 |  |  Puu, höylätty, 100mm k400 | 3 | 0.088 | -1.6 | 123.24 | 0.286 | 26 | 0 | 0 | 0 | 0 | 26 | 0 | 0
12 |  |  Puu, höylätty, 100mm k600 | 3 | 0.088 | -1.6 | 80.58 | 0.187 | 17 | 0 | 0 | 0 | 0 | 17 | 0 | 0
13 | Betoni | Betoniharkko, kevyt | 0.25 | 0.36 | 0 | 644 | 1.05 | 0 | 1 | 0 | 0 | 80 | 0 | 20 | 0
14 |  | Kevytsoramurske | 0.15 | 0.4 | 0 | 304 | 1.05 | 0 | 0 | 0 | 100 | 0 | 0 | 0 | 0
15 |  | Betonimassiivilaatta | 1.7 | 0.19 | 0 | 2423 | 1.03 | 0 | 4 | 0 | 0 | 80 | 0 | 20 | 0
16 |  | Ontelolaatta, OL200 | 1.7 | 0.17 | 0 | 1235 | 1.03 | 0 | 1 | 0 | 0 | 80 | 0 | 20 | 0
17 |  | Ontelolaatta, OL320 | 1.7 | 0.17 | 0 | 1194 | 1.03 | 0 | 1 | 0 | 0 | 80 | 0 | 20 | 0
18 |  | Ontelolaatta, OL370 | 1.7 | 0.17 | 0 | 1030 | 1.03 | 0 | 1 | 0 | 0 | 80 | 0 | 20 | 0
19 |  | Ontelolaatta, OL400 | 1.7 | 0.17 | 0 | 1115 | 1.03 | 0 | 1 | 0 | 0 | 80 | 0 | 20 | 0
20 |  | Ontelolaatta, OL265 | 1.7 | 0.17 | 0 | 1321 | 1.03 | 0 | 1 | 0 | 0 | 80 | 0 | 20 | 0
21 |  | Väliseinä, TB 150 mm | 1.7 | 0.17 | 0 | 2314 | 1.03 | 0 | 2 | 0 | 0 | 80 | 0 | 20 | 0
22 |  | Väliseinä, TB 200 mm | 1.7 | 0.17 | 0 | 2465 | 1.03 | 0 | 2 | 0 | 0 | 80 | 0 | 20 | 0
23 |  | Väliseinä, TB 250 mm | 1.7 | 0.17 | 0 | 2444 | 1.03 | 0 | 2 | 0 | 0 | 80 | 0 | 20 | 0
24 |  | Esivalettu TB-laatta, 260 mm | 1.7 | 0.19 | 0 | 2415 | 1.03 | 0 | 4 | 0 | 0 | 80 | 0 | 20 | 0
25 |  | Valmisbetoni, C20/25 vihreä | 1.7 | 0.089 | 0 | 2366 | 1.05 | 0 | 5 | 0 | 0 | 80 | 0 | 20 | 0
26 |  | Valmisbetoni, C25/30 | 1.7 | 0.12 | 0 | 2353 | 1.05 | 0 | 0 | 0 | 0 | 80 | 0 | 20 | 0
27 |  | Valmisbetoni, C30/37 | 1.7 | 0.14 | 0 | 2363 | 1.05 | 0 | 0 | 0 | 0 | 80 | 0 | 20 | 0
28 |  | Valmisbetoni, C30/38 XFI | 1.7 | 0.15 | 0 | 2297 | 1.05 | 0 | 0 | 0 | 0 | 80 | 0 | 20 | 0
29 |  | Valmisbetoni, C40/50 | 1.7 | 0.15 | 0 | 2375 | 1.05 | 0 | 0 | 0 | 0 | 80 | 0 | 20 | 0
30 |  | Kivi murske | 0.79 | 0.007 | 0 | 1500 | 1.05 | 0 | 0 | 0 | 0 | 80 | 0 | 20 | 0
31 | Rakennuslevyt | Lastulevy | 0.14 | 0.47 | -1.6 | 700 | 1.05 | 91 | 0 | 0 | 0 | 0 | 100 | 0 | 0
32 |  | Lastulevy, melamiini pinnoitus | 0.14 | 0.66 | -1.5 | 720 | 1.05 | 89 | 0 | 0 | 0 | 0 | 100 | 0 | 0
33 |  | Kuitusementtilevy | 0.6 | 1.15 | 0 | 1300 | 1.05 | 5 | 0 | 0 | 0 | 0 | 0 | 100 | 0
34 |  | Kuitulevy, kova | 0.18 | 0.25 | -1.7 | 900 | 1.05 | 98 | 93 | 0 | 0 | 0 | 100 | 0 | 0
35 |  | Kuitulevy, puolikova | 0.14 | 0.6 | -1.4 | 720 | 1.05 | 80 | 0 | 0 | 0 | 0 | 100 | 0 | 0
36 |  | Kuitulevy, puolikova, mdf, melamiinipinnoitettu | 0.14 | 0.96 | -1.4 | 720 | 1.05 | 80 | 0 | 0 | 0 | 0 | 100 | 0 | 0
37 |  | Kuitulevy, huokoinen | 0.07 | 0.36 | -1.4 | 250 | 1.05 | 70 | 0 | 0 | 0 | 0 | 100 | 0 | 0
38 |  | Kipsilevy, sisä | 0.21 | 0.31 | 0 | 670 | 1.05 | 0 | 20 | 0 | 0 | 15 | 0 | 85 | 0
39 |  | Kipsilevy, palo | 0.25 | 0.28 | 0 | 875 | 1.05 | 0 | 20 | 0 | 0 | 15 | 0 | 85 | 0
40 |  | Kipsilevy, tuulensuoja | 0.22 | 0.35 | 0 | 745 | 1.05 | 0 | 20 | 0 | 0 | 15 | 0 | 85 | 0
41 |  | OSB-levy | 0.13 | 0.42 | -1.5 | 610 | 1.05 | 90 | 0 | 0 | 0 | 0 | 100 | 0 | 0
42 |  | Vaneri, koivu pinnoitettu | 0.17 | 0.66 | -1.5 | 680 | 1.05 | 81 | 0 | 0 | 0 | 0 | 100 | 0 | 0 |  |  |  |  | 
43 |  | Vaneri, koivu pinnoitettu | 0.17 | 0.48 | -1.6 | 680 | 1.05 | 86 | 0 | 0 | 0 | 0 | 100 | 0 | 0
44 |  | Vaneri, havu pinnoitettu | 0.13 | 0.48 | -1.5 | 480 | 1.05 | 81 | 0 | 0 | 0 | 0 | 100 | 0 | 0
45 |  | Vaneri, havu pinnoitettu | 0.13 | 0.66 | -1.6 | 480 | 1.05 | 86 | 0 | 0 | 0 | 0 | 100 | 0 | 0
46 | Mineraali- ja lasituotteet | Kevytbetoni, höyrykarkaistu harkko, raudoittamaton ulkokäyttöön | 0.16 | 0.43 | 0 | 338 | 1.05 | 0 | 0 | 0 | 0 | 92 | 0 | 0 | 0
47 |  | Kevytbetoni, höyrykarkaistu harkko, raudoittamaton sisäkäyttöön | 0.16 | 0.41 | 0 | 450 | 1.05 | 0 | 0 | 0 | 0 | 92 | 0 | 0 | 0
48 |  | Kevytbetoni, höyrykarkaistu, raudoitettu lattia- ja seinäelementti | 0.13 | 0.42 | 0 | 525 | 1.05 | 0 | 0 | 0 | 0 | 92 | 0 | 0 | 0
49 |  |  Poltettu tiili, punainen NRT ja saumalaasti 20% | 0.4 | 0.204 | 0 | 1502 | 1.05 | 1.5 | 0 | 0 | 0 | 47 | 0 | 53 | 0
50 |  | Kalkkihiekkatiili | 0.75 | 0.16 | 0 | 1620 | 1.05 | 0 | 0 | 0 | 0 | 100 | 0 | 0 | 0
51 |  | Lattiatasoite | 1 | 0.28 | 0 | 1600 | 1.1 | 0 | 0 | 0 | 0 | 0 | 0 | 100 | 0
52 |  | Vaahtolasimurske | 0.1 | 0.36 | 0 | 250 | 1.05 | 0 | 98 | 0 | 0 | 0 | 0 | 100 | 0
53 |  |  Rappauslaasti |  | 0.29 | 0 | 1500 | 1.1 | 0 | 0 | 0 | 0 | 0 | 0 | 100 | 0
54 | Lämmön- ja vedeneristys | Selluvilla-levy | 0.04 | 1.02 | -1.1 | 37 | 1.03 | 70 | 80 | 3 | 0 | 0 | 50 | 50 | 0
55 |  |  Selluvilla-levy, puuranka k300 | 0.0588016 | 0.103648 | -1.28704 | 126.6144 | 1.045232 | 76.528 | 62.592 | 2.3472 | 0 | 0 | 60.88 | 39.12 | 0
56 |  |  Selluvilla-levy, puuranka k400 | 0.0551616 | 0.104448 | -1.27104 | 108.8544 | 1.042432 | 75.328 | 65.792 | 2.4672 | 0 | 0 | 62.88 | 41.12 | 0
57 |  |  Selluvilla-levy, puuranka k600 | 0.0515216 | 0.105248 | -1.25504 | 91.0944 | 1.039632 | 74.128 | 68.992 | 2.5872 | 0 | 0 | 64.88 | 43.12 | 0
58 |  | Selluvilla-puhallus | 0.039 | 0.108 | -1.2 | 30 | 1.01 | 78 | 90 | 3 | 0 | 20 | 40 | 40 | 0
59 |  |  Selluvilla-puhallus, puuranka k300 | 0.0588016 | 0.103648 | -1.28704 | 126.6144 | 1.029584 | 82.7872 | 70.416 | 2.3472 | 0 | 15.648 | 53.056 | 31.296 | 0
60 |  |  Selluvilla-puhallus,puuranka k400 | 0.0551616 | 0.104448 | -1.27104 | 108.8544 | 1.025984 | 81.9072 | 74.016 | 2.4672 | 0 | 16.448 | 54.656 | 32.896 | 0
61 |  |  Selluvilla-puhallus, puuranka k300 | 0.0515216 | 0.105248 | -1.25504 | 91.0944 | 1.022384 | 81.0272 | 77.616 | 2.5872 | 0 | 17.248 | 56.256 | 34.496 | 0
62 |  | Lasivillaeriste, 20kg/m3 (Isover KL33) | 0.033 | 1.2 | 0 | 20 | 1.03 | 0 | 50 | 0 | 0 | 0 | 0 | 100 | 0
63 |  |  Lasivillaeriste, 20kg/m3, puuranka k300 | 0.0541072 | 0.9580288 | -0.34816 | 118.7904 | 1.045232 | 21.76 | 39.12 | 0 | 0 | 0 | 21.76 | 78.24 | 0
64 |  |  Lasivillaeriste, 20kg/m3, puuranka k400 | 0.0502272 | 1.0025088 | -0.28416 | 100.6304 | 1.042432 | 17.76 | 41.12 | 0 | 0 | 0 | 17.76 | 82.24 | 0
65 |  |  Lasivillaeriste, 20kg/m3, puuranka k600 | 0.0463472 | 1.0469888 | -0.22016 | 82.4704 | 1.039632 | 13.76 | 43.12 | 0 | 0 | 0 | 13.76 | 86.24 | 0
66 |  | Lasivillaeriste, 14kg/m3 (Isover KL37) | 0.037 | 1.2 | 0 | 14 | 1.03 | 0 | 50 | 0 | 0 | 0 | 0 | 100 | 0
67 |  |  Lasivillaeriste, 60kg/m3, puuranka k300 | 0.0572368 | 0.9580288 | -0.34816 | 114.096 | 1.045232 | 21.76 | 39.12 | 0 | 0 | 0 | 21.76 | 78.24 | 0
68 |  |  Lasivillaeriste, 60kg/m3, puuranka k400 | 0.0535168 | 1.0025088 | -0.28416 | 95.696 | 1.042432 | 17.76 | 41.12 | 0 | 0 | 0 | 21.76 | 82.24 | 0
69 |  |  Lasivillaeriste, 60kg/m3, puuranka k600 | 0.0497968 | 1.0469888 | -0.22016 | 77.296 | 1.039632 | 13.76 | 43.12 | 0 | 0 | 0 | 21.76 | 86.24 | 0
70 |  | Lasivillaeriste, 60kg/m3 | 0.031 | 1.2 | 0 | 60 | 1.03 | 0 | 50 | 0 | 0 | 0 | 0 | 100 | 0
71 |  | Lasivillaeriste, puhallusvilla (Isover InsulSafe) | 0.041 | 1.2 | 0 | 15 | 1.03 | 0 | 50 | 0 | 0 | 0 | 0 | 100 | 0
72 |  |  Lasivillaeriste, puhallusvilla, puuranka k300 | 0.0603664 | 0.9580288 | -0.34816 | 114.8784 | 1.045232 | 21.76 | 39.12 | 0 | 0 | 0 | 21.76 | 78.24 | 0
73 |  |  Lasivillaeriste, puhallusvilla, puuranka k400 | 0.0568064 | 1.0025088 | -0.28416 | 96.5184 | 1.042432 | 17.76 | 41.12 | 0 | 0 | 0 | 21.76 | 82.24 | 0
74 |  |  Lasivillaeriste, puhallusvilla, puuranka k600 | 0.0532464 | 1.0469888 | -0.22016 | 78.1584 | 1.039632 | 13.76 | 43.12 | 0 | 0 | 0 | 21.76 | 86.24 | 0
75 |  | Kivivillaeriste, 33kg/m3, puhallusvilla (InsulSafe) | 0.041 | 1.5 | 0 | 33 | 1.01 | 0 | 0 | 0 | 0 | 0 | 0 | 100 | 0
76 |  |  Kivivillaeriste, 33kg/m3, puhallusvilla, puuranka k300 | 0.0603664 | 1.1927488 | -0.34816 | 128.9616 | 1.029584 | 21.76 | 0 | 0 | 0 | 0 | 21.76 | 78.24 | 0
77 |  |  Kivivillaeriste, 33kg/m3, puhallusvilla, puuranka k400 | 0.0568064 | 1.2492288 | -0.570486784 | 111.3216 | 1.025984 | 17.76 | 0 | 0 | 0 | 0 | 21.76 | 82.24 | 0
78 |  |  Kivivillaeriste, 33kg/m3, puhallusvilla, puuranka k600 | 0.0532464 | 1.3057088 | -0.7121478 | 93.6816 | 1.022384 | 13.76 | 0 | 0 | 0 | 0 | 21.76 | 86.24 | 0
79 |  | Kivivillaeriste, 61kg/m3, ulkoseiniin | 0.036 | 1.5 | 0 | 61 | 1.03 | 0 | 0 | 0 | 0 | 0 | 0 | 100 | 0
80 |  |  Kivivillaeriste, 61kg/m3, puuranka k300 | 0.0564544 | 1.1927488 | -0.34816 | 150.8688 | 1.045232 | 21.76 | 0 | 0 | 0 | 0 | 21.76 | 78.24 | 0
81 |  |  Kivivillaeriste, 61kg/m3, puuranka k400 | 0.0526944 | 1.2492288 | -0.28416 | 134.3488 | 1.042432 | 17.76 | 0 | 0 | 0 | 0 | 21.76 | 82.24 | 0
82 |  |  Kivivillaeriste, 61kg/m3, puuranka k600 | 0.0489344 | 1.3057088 | -0.22016 | 117.8288 | 1.039632 | 13.76 | 0 | 0 | 0 | 0 | 21.76 | 86.24 | 0
83 |  | Kivivillaeriste, 29,5kg/m3, pieni tiheys (Paroc Extra, 0,36) | 0.033 | 1.5 | 0 | 29.5 | 1.03 | 0 | 0 | 0 | 0 | 0 | 0 | 100 | 0
84 |  |  Kivivillaeriste, 29,5kg/m3, puuranka k300 | 0.0541072 | 1.1927488 | -0.34816 | 126.2232 | 1.045232 | 21.76 | 0 | 0 | 0 | 0 | 21.76 | 78.24 | 0
85 |  |  Kivivillaeriste, 29,5kg/m3, puuranka k400 | 0.0502272 | 1.2492288 | -0.28416 | 108.4432 | 1.042432 | 17.76 | 0 | 0 | 0 | 0 | 21.76 | 82.24 | 0
86 |  |  Kivivillaeriste, 29,5kg/m3, puuranka k600 | 0.0463472 | 1.3057088 | -0.22016 | 90.6632 | 1.039632 | 13.76 | 0 | 0 | 0 | 0 | 21.76 | 86.24 | 0
87 |  | ESP eriste | 0.036 | 3.5 | 0 | 16 | 1.03 | 0 | 0 | 0 | 0 | 30 | 70 | 0 | 0
88 |  | PIR eriste | 0.023 | 4.2 | 0 | 31 | 1.03 | 0 | 0 | 0 | 0 | 0 | 100 | 0 | 0
89 |  | XPS eriste | 0.037 | 3.1 | 0 | 32 | 1.03 | 0 | 0 | 0 | 0 | 0 | 100 | 0 | 0
90 |  | Akustiikkalevy, kivivilla Edge A, E | 2 | 1.9 | 0 | 120 | 1.03 | 0 | 0 | 0 | 0 | 0 | 0 | 100 | 0
91 |  | Akustiikkalevy, kivivilla Edge B, C, D | 2 | 1.7 | 0 | 190 | 1.03 | 0 | 0 | 0 | 0 | 0 | 0 | 100 | 0
92 |  | Akustiikkalevy, lasivilla 20mm, A | 2 | 1.4 | 0 | 105 | 1.03 | 0 | 50 | 0 | 0 | 0 | 0 | 100 | 0
93 |  | Akustiikkalevy, lasivilla 40mm, A | 2 | 1.3 | 0 | 97.5 | 1.03 | 0 | 60 | 0 | 0 | 0 | 0 | 100 | 0
94 |  | Höyrynsulku, PE | 2 | 3.1 | 0 | 925 | 1.1 | 0 | 0 | 0 | 0 | 0 | 100 | 0 | 0
95 | Lattiapäällysteet ja pintamateriaalit | Parkettilattia | 2 | 0.94 | -1.7 | 536 | 1.05 | 96 | 0 | 0 | 0 | 0 | 100 | 0 | 0
96 |  | Vinyylilaatta, PVC | 2 | 2.4 | -0.5 | 1375 | 1.05 | 0 | 0 | 0 | 0 | 0 | 60 | 40 | 0
97 |  |  Tekstiililaatta, polyamidi | 2 | 6.5 | 0 | 369 | 1.05 | 0 | 0 | 0 | 0 | 0 | 0 | 100 | 0
98 | Omat | OMA 1
99 |  | OMA 2
100 |  | OMA 3
101 |  | OMA 4
102 |  | OMA 5
103 |  | OMA 6
|  | Lämpövastus | Jalanjälki | Kädenjälki | Muunnos- kerroin | Hukkakerroin | Uusiutuvat | Kierätysmateriaalit | Haitalliset aineet | Elinkaarenjälkeinen skenaario, Reuse | Elinkaarenjäl-keinen skenaario, Recycle as second rawmaterial | Elinkaarenjälkeinen skenaario, Energy Recovery | Elinkaarenjälkeinen skenaario, Final Disposal | Elinkaarenjälkeinen skenaario, Hazardous waste
|  | w/m2K | CO2e/kg | -CO2e/kg | kg/m3 |  | % | % | % | % | % | % | % | %
| Rakenne 1 |  |  |  | Lämpövastus | Jalanjälki | Kädenjälki | Muunnoskerroin | Hukkakerroin | Uusiutuvat | Kierätysmateriaalit | Haitalliset aineet | Elinkaarenjälkeinen skenaario, Reuse | Elinkaarenjälkeinen skenaario, Recycle as second rawmaterial | Elinkaarenjälkeinen skenaario, Energy Recovery | Elinkaarenjälkeinen skenaario, Final Disposal | Elinkaarenjälkeinen skenaario, Hazardous waste | Jalanjälki/m3 | Kädenjälki | massa | massa /laatta | Laatan Jalanjälki | Laatan Kädenjälki
|  |  |  | Paksuus | w/m2K | CO2e/kg | -CO2e/kg | kg/m3 |  | % | % | % | % | % | % | % | % | kg/m3 | kg/m3 | kg/mm | kg | kgCO2e/m2 | -kgCO2e/m2
| Rakennekerros 1 | Materiaali/Tyhjä | 1 | 0 | 100 | 0 | 0 | 0 | 0 | 0 | 0 | 0 | 0 | 0 | 0 | 0 | 0 | 0 | 0 | 0 | 0 | 0 | 0
| Rakennekerros 2 | Materiaali/Tyhjä | 1 | 0 | 100 | 0 | 0 | 0 | 0 | 0 | 0 | 0 | 0 | 0 | 0 | 0 | 0 | 0 | 0 | 0 | 0 | 0 | 0
| Rakennekerros 3 | Materiaali/Tyhjä | 1 | 0 | 100 | 0 | 0 | 0 | 0 | 0 | 0 | 0 | 0 | 0 | 0 | 0 | 0 | 0 | 0 | 0 | 0 | 0 | 0
| Rakennekerros 4 | Materiaali/Tyhjä | 1 | 0 | 100 | 0 | 0 | 0 | 0 | 0 | 0 | 0 | 0 | 0 | 0 | 0 | 0 | 0 | 0 | 0 | 0 | 0 | 0
| Rakennekerros 5 | Materiaali/Tyhjä | 1 | 0 | 100 | 0 | 0 | 0 | 0 | 0 | 0 | 0 | 0 | 0 | 0 | 0 | 0 | 0 | 0 | 0 | 0 | 0 | 0
| Rakennekerros 6 | Materiaali/Tyhjä | 1 | 0 | 100 | 0 | 0 | 0 | 0 | 0 | 0 | 0 | 0 | 0 | 0 | 0 | 0 | 0 | 0 | 0 | 0 | 0 | 0
| Rakennekerros 7 | Materiaali/Tyhjä | 1 | 0 | 100 | 0 | 0 | 0 | 0 | 0 | 0 | 0 | 0 | 0 | 0 | 0 | 0 | 0 | 0 | 0 | 0 | 0 | 0
| Rakennekerros 8 | Materiaali/Tyhjä | 1 | 0 | 100 | 0 | 0 | 0 | 0 | 0 | 0 | 0 | 0 | 0 | 0 | 0 | 0 | 0 | 0 | 0 | 0 | 0 | 0
| Rakennekerros 9 | Materiaali/Tyhjä | 1 | 0 | 100 | 0 | 0 | 0 | 0 | 0 | 0 | 0 | 0 | 0 | 0 | 0 | 0 | 0 | 0 | 0 | 0 | 0 | 0
| Rakennekerros 10 | Materiaali/Tyhjä | 1 | 0 | 100 | 0 | 0 | 0 | 0 | 0 | 0 | 0 | 0 | 0 | 0 | 0 | 0 | 0 | 0 | 0 | 0 | 0 | 0
| S | [16 empty] | 0 | 0 |  | 0 | 0 | 0
U-Arvo
Rakenne 2
|  |  |  | Paksuus | w/m2K | CO2e/kg | -CO2e/kg | kg/m3
| Rakennekerros 1 | Materiaali/Tyhjä | 1 | 0 | 100 | 0 | 0 | 0 | 0 | 0 | 0 | 0 | 0 | 0 | 0 | 0 | 0 | 0 | 0 | 0 | 0 | 0 | 0
| Rakennekerros 2 | Materiaali/Tyhjä | 1 | 0 | 100 | 0 | 0 | 0 | 0 | 0 | 0 | 0 | 0 | 0 | 0 | 0 | 0 | 0 | 0 | 0 | 0 | 0 | 0
| Rakennekerros 3 | Materiaali/Tyhjä | 1 | 0 | 100 | 0 | 0 | 0 | 0 | 0 | 0 | 0 | 0 | 0 | 0 | 0 | 0 | 0 | 0 | 0 | 0 | 0 | 0
| Rakennekerros 4 | Materiaali/Tyhjä | 1 | 0 | 100 | 0 | 0 | 0 | 0 | 0 | 0 | 0 | 0 | 0 | 0 | 0 | 0 | 0 | 0 | 0 | 0 | 0 | 0
| Rakennekerros 5 | Materiaali/Tyhjä | 1 | 0 | 100 | 0 | 0 | 0 | 0 | 0 | 0 | 0 | 0 | 0 | 0 | 0 | 0 | 0 | 0 | 0 | 0 | 0 | 0
| Rakennekerros 6 | Materiaali/Tyhjä | 1 | 0 | 100 | 0 | 0 | 0 | 0 | 0 | 0 | 0 | 0 | 0 | 0 | 0 | 0 | 0 | 0 | 0 | 0 | 0 | 0
| Rakennekerros 7 | Materiaali/Tyhjä | 1 | 0 | 100 | 0 | 0 | 0 | 0 | 0 | 0 | 0 | 0 | 0 | 0 | 0 | 0 | 0 | 0 | 0 | 0 | 0 | 0
| Rakennekerros 8 | Materiaali/Tyhjä | 1 | 0 | 100 | 0 | 0 | 0 | 0 | 0 | 0 | 0 | 0 | 0 | 0 | 0 | 0 | 0 | 0 | 0 | 0 | 0 | 0
| Rakennekerros 9 | Materiaali/Tyhjä | 1 | 0 | 100 | 0 | 0 | 0 | 0 | 0 | 0 | 0 | 0 | 0 | 0 | 0 | 0 | 0 | 0 | 0 | 0 | 0 | 0
| Rakennekerros 10 | Materiaali/Tyhjä | 1 | 0 | 100 | 0 | 0 | 0 | 0 | 0 | 0 | 0 | 0 | 0 | 0 | 0 | 0 | 0 | 0 | 0 | 0 | 0 | 0
|  | S | [15 empty] | 0 | 0 |  | 0 | 0 | 0

## Materiaalilaskut 2
[15 empty] | Koolaus rakenteessa: | [22 empty] | Paroc Xtra 100 |  | Paroc Cortex one
| Laskuja: | [12 empty] | wm2K | leveys | syvyys | k | U-arvo |  | wm2K | leveys | syvyys | k | U-arvo |  | wm2K | leveys | syvyys | k | U-arvo |  | <-- mitä opimme?
[38 empty] | 15.34 | kg/paketti
| 3.846154 | 2415.385 | kg/m3 |  |  |  | tiiltä/m2 | tiili kg | neliä/kuutio |  |  |  |  | 0.037 |  | 150 |  | 0.2405 |  | 0.033 |  | 150 |  | 0.217 |  | 0.031 |  | 150 |  | 0.2051 | [7 empty] | 5.29 | m2/paketti
[7 empty] | 47 | 2.8 | 7.407407 |  |  |  |  | 0.037 |  | 175 |  | 0.2093 |  | 0.033 |  | 175 |  | 0.1888 |  | 0.031 |  | 175 |  | 0.1785 |  | Isover 33 | 3.9 | m2 | Isover KL37 | 1.398374 |  | 0.1 | m
[14 empty] | 0.037 |  | 200 |  | 0.1856 |  | 0.033 |  | 200 |  | 0.1674 |  | 0.031 |  | 200 |  | 0.1582 |  |  | 0.1 | m2 |  | 13.98374 | kg/m3 | 10
[7 empty] | tiiltä/m3/kpl |  | kg/m3 |  |  |  |  | 0.037 |  | 220 |  | 0.1703 |  | 0.033 |  | 220 |  | 0.1536 |  | 0.031 |  | 220 |  | 0.1452 |  |  | 10 | kpl/m3 |  |  |  | 1.890359 | pakettia/m3
|  | 628 |  |  |  |  | 348.1481 |  | 974.8148 |  |  |  |  | 0.037 |  | 150 |  | 0.2405 |  | 0.033 |  | 150 |  | 0.217 |  | 0.031 |  | 150 |  | 0.2051 |  |  | 2.564103 | pakettia/m3 |  |  |  | 28.99811 | kg/m3
[14 empty] | 0.037 |  | 175 |  | 0.2093 |  | 0.033 |  | 175 |  | 0.1888 |  | 0.031 |  | 175 |  | 0.1785 |  |  | 20.97436 | kg/m3
[14 empty] | 0.037 |  | 200 |  | 0.1856 |  | 0.033 |  | 200 |  | 0.1674 |  | 0.031 |  | 200 |  | 0.1582
[14 empty] | 0.037 |  | 220 |  | 0.1703 |  | 0.033 |  | 220 |  | 0.1536 |  | 0.031 |  | 220 |  | 0.1452 |  | Isover RKL 31 | 14.4 | m2/pakkaus |  | 20
[33 empty] | 41.76 | kg/pakkaus |  | 1.388889 | pakkausta/m3
[14 empty] | wm2K | leveys | syvyys | k | U-arvo |  | wm2K | leveys | syvyys | k | U-arvo | erotus | wm2K | leveys | syvyys | k | U-arvo |  |  | 0.05 | m |  | 58 | kg/m3
|  | Lämpövastus | Jalanjälki | Kädenjälki | Muunnoskerroin | Hukkakerroin | Uusiutuvat | Kierätysmateriaalit | Elinkaarenjälkeinen skenaario, Reuse | Elinkaarenjälkeinen skenaario, Recycle as second rawmaterial | Elinkaarenjälkeinen skenaario, Energy Recovery | Elinkaarenjälkeinen skenaario, Final Disposal | Elinkaarenjälkeinen skenaario, Hazardous waste
|  | w/m2K | CO2e/kg | -CO2e/kg | kg/m3 |  | % | % | % | % | % | % | % | 0.037 | 48 | 150 | 600 | 0.277 | -0.0365 | 0.033 | 48 | 150 | 600 | 0.2556 | -0.0386 | 0.031 | 48 | 150 | 600 | 0.2448 | -0.0397 | 3mx10m seinä |  | Rankarakenne/m2
[14 empty] | 0.037 | 48 | 175 | 600 | 0.2414 | -0.0321 | 0.033 | 48 | 175 | 600 | 0.2228 | -0.034 | 0.031 | 48 | 175 | 600 | 0.2133 | -0.0348 | k600-> | 17 | tolppaa
Poltettu tiili, vaalea |  |  | 0.28 | 0 |  | 1.05 | 2 | 16 |  | 58 |  | 42 |  | 0.037 | 48 | 200 | 600 | 0.2142 | -0.0286 | 0.033 | 48 | 200 | 600 | 0.1976 | -0.0302 | 0.031 | 48 | 200 | 600 | 0.1893 | -0.0311 |  | 30 | m palkkia
Poltettu tiili, punainen |  |  | 0.22 | 0 |  | 1.05 | 1.5 | 0 |  | 58 |  | 42 |  | 0.037 | 48 | 220 | 600 | 0.1967 | -0.0264 | 0.033 | 48 | 220 | 600 | 0.1815 | -0.0279 | 0.031 | 48 | 220 | 600 | 0.1738 | -0.0286 |  | 51 | m pilaria
Muurauslaasti |  |  | 0.14 | 0 |  | 1.1 | 0 | 0 | 0 | 0 | 0 | 100 |  | 0.037 | 45 | 150 | 600 | 0.2748 | -0.0343 | 0.033 | 45 | 150 | 600 | 0.2532 | -0.0362 | 0.031 | 45 | 150 | 600 | 0.2423 | -0.0372 |  | 18 | m ovi ja ikkunalisä
[14 empty] | 0.037 | 45 | 175 | 600 | 0.2394 | -0.0301 | 0.033 | 45 | 175 | 600 | 0.2206 | -0.0318 | 0.031 | 45 | 175 | 600 | 0.2112 | -0.0327 |  | 99 | m puuta
sauman osuus n. 20% | [13 empty] | 0.037 | 45 | 200 | 600 | 0.2124 | -0.0268 | 0.033 | 45 | 200 | 600 | 0.1958 | -0.0284 | 0.031 | 45 | 200 | 600 | 0.1874 | -0.0292 |  | 3.3 | m/m2
tiili | 285*235*75 | [8 empty] | 0.464 |  | 33.6 |  | 0.037 | 45 | 220 | 600 | 0.195 | -0.0247 | 0.033 | 45 | 220 | 600 | 0.1797 | -0.0261 | 0.031 | 45 | 220 | 600 | 0.172 | -0.0268 |  | 0.1584 | m2 puuta
[12 empty] | 20 | [20 empty] | 0.8416 | eristettä
0.16
0.84
| 21375 |  |  |  |  | 3.8 | kg/tiili
| 1000000 |  |  |  |  | 1.615 | saumalaasti kg/tiili |  |  |  | vaalea | punainen
| 46.78363 | 46.8 |  |  |  | 447.8933 | saumalastia kg/m3 |  |  |  | 0.028 | 0.028
|  | 37.44 | tiiltä/m2 | [7 empty] | 0.224 | 0.176
| 7.407407 | 277.3333 | tiiltä/m3 | 0.8 | m3/m3 |  | 1053.867 | kg/m3 |  |  | 0.252 | 0.204
| saumaa |  |  | 0.2 | m3/m3 |  | 447.8933 | kg/m3
1501.76
Declared unit: 1 m2 assuming 34 kg
|  | screed (dry substance per m2) |  |  |  | 34 | kg
|  | corresponding to 20 mm thickness |  |  |  | 0.02 | m |  |  | 11.36364
[6 empty] | 50 |  |  |  | 28.40909 |  | 254.4 | 259.2
[6 empty] | 1700 | kg/m3 |  |  |  |  | 4.2
258.6
Ohutsaumalaasti menekki 29 kg/m3
[9 empty] | 0.14 | co2
Parketti | [8 empty] | 0 | -co2
14 | mm |  |  |  |  | 1.018868 |  |  | 1.1 | hukka
71.42857 | [5 empty] | 0.1568 |  |  | 0 | uus |  |  | 50
7.5 | kg/m2 |  |  |  |  | 0.0028 |  |  | 0 | kier |  |  | 105
535.7143 | kg/m3 |  |  |  |  | 0.1596 |  |  | 100 | D4 |  |  | 25
[9 empty] | 29 | kg/m3 |  |  | 97.5
Vinyylilaatta
2 | mm
2.75 | kg/m2
500
1375 | kg/m3
Tekstiililaatta
125
368.75

## Kaavat 1
[6 empty] | U-arvovaatimukset |  |  |  | Rakenen 1 |  | Ulkopintavastus | Sisäpintavastus |  | Rakenen 2 |  | Ulkopintavastus | Sisäpintavastus
U-Arvo laskuri | [6 empty] | US | YP | AP | 1 | Ulkoseinä | 0.04 | 0.13 |  | 1 | Ulkoseinä | 0.04 | 0.13
[6 empty] | 2010 | 0.17 | 0.09 | 0.16 | 2 | Väliseinä | 0 | 0 |  | 2 | Väliseinä | 0 | 0
Ulkointavastus | 0.04 |  |  |  |  | Matalaenergia | 0.14 |  |  | 3 | Yläpohja | 0.04 | 0.1 |  | 3 | Yläpohja | 0.04 | 0.1
Sisäpintavastus | 0.13 |  |  |  |  | Passiivi | 0.09 | 0.07 | 0.1 | 4 | Alapohja | 0.04 | 0.17 |  | 4 | Alapohja | 0.04 | 0.17
Rt= | 0,04+0,13+(Am/Aw/m2K + Bm/Bw/m2K + …)
U= | 1/Rt | [8 empty] | Rakenne nro. | 1 |  |  |  | Rakenne nro. | 1
[9 empty] | U-Arvo Laskuri |  | U-Vastus | S-Vastus |  | U-Arvo Laskuri |  | U-Vastus | S-Vastus
[9 empty] | Rakenne 1 |  | 0.04 | 0.13 |  | Rakenne 2 |  | 0.04 | 0.13
Rakenne 1 | Rakenne nimi | Paksuus, mm | jalka | käsi | jalka, tot | käsi, tot |  |  | RT 1 | 0 | 100 | 0 | 0 | RT 1 | 0 | 100 | 0 | 0
[9 empty] | RT 2 | 0 | 100 | 0 | 0 | RT 2 | 0 | 100 | 0 | 0
Rakennekerros 1 | Materiaali/Tyhjä | 0 | 0 | 0 | 0 | 0 |  |  | RT 3 | 0 | 100 | 0 | 0 | RT 3 | 0 | 100 | 0 | 0
Rakennekerros 2 | Materiaali/Tyhjä | 0 | 0 | 0 | 0 | 0 |  |  | RT 4 | 0 | 100 | 0 | 0 | RT 4 | 0 | 100 | 0 | 0
Rakennekerros 3 | Materiaali/Tyhjä | 0 | 0 | 0 | 0 | 0 |  |  | RT 5 | 0 | 100 | 0 | 0 | RT 5 | 0 | 100 | 0 | 0
Rakennekerros 4 | Materiaali/Tyhjä | 0 | 0 | 0 | 0 | 0 |  |  | RT 6 | 0 | 100 | 0 | 0 | RT 6 | 0 | 100 | 0 | 0
Rakennekerros 5 | Materiaali/Tyhjä | 0 | 0 | 0 | 0 | 0 |  |  | RT 7 | 0 | 100 | 0 | 0 | RT 7 | 0 | 100 | 0 | 0
Rakennekerros 6 | Materiaali/Tyhjä | 0 | 0 | 0 | 0 | 0 |  |  | RT 8 | 0 | 100 | 0 | 0 | RT 8 | 0 | 100 | 0 | 0
Rakennekerros 7 | Materiaali/Tyhjä | 0 | 0 | 0 | 0 | 0 |  |  | RT 9 | 0 | 100 | 0 | 0 | RT 9 | 0 | 100 | 0 | 0
Rakennekerros 8 | Materiaali/Tyhjä | 0 | 0 | 0 | 0 | 0 |  |  | RT 10 | 0 | 100 | 0 | 0 | RT 10 | 0 | 100 | 0 | 0
Rakennekerros 9 | Materiaali/Tyhjä | 0 | 0 | 0 | 0 | 0 |  |  | S |  |  | 0 |  | S |  |  | 0
Rakennekerros 10 | Materiaali/Tyhjä | 0 | 0 | 0 | 0 | 0 |  |  | S, kok |  |  | 0.17 |  | S, kok |  |  | 0.17
[9 empty] | U-Arvo |  |  | 5.882353 |  | U-Arvo |  |  | 5.882353
Rakenne 2 | Rakenne nimi | Paksuus, mm | jalka | käsi | jalka, tot | käsi, tot
0.17
Rakennekerros 1 | Materiaali/Tyhjä | 0 | 100 | 0 | 0 | 0 |  |  | 0.35405 | 0.9267059
Rakennekerros 2 | Materiaali/Tyhjä | 0 | 100 | 0 | 0 | 0
Rakennekerros 3 | Materiaali/Tyhjä | 0 | 100 | 0 | 0 | 0
Rakennekerros 4 | Materiaali/Tyhjä | 0 | 100 | 0 | 0 | 0
Rakennekerros 5 | Materiaali/Tyhjä | 0 | 100 | 0 | 0 | 0
Rakennekerros 6 | Materiaali/Tyhjä | 0 | 100 | 0 | 0 | 0
Rakennekerros 7 | Materiaali/Tyhjä | 0 | 100 | 0 | 0 | 0
Rakennekerros 8 | Materiaali/Tyhjä | 0 | 100 | 0 | 0 | 0
Rakennekerros 9 | Materiaali/Tyhjä | 0 | 100 | 0 | 0 | 0
Rakennekerros 10 | Materiaali/Tyhjä | 0 | 100 | 0 | 0 | 0
RAKENNEKERROS 1
Ulkoilma
Sisäilma
Rakenne 1 |  |  | Lämpövastus | Jalanjälki | Kädenjälki | Muunnoskerroin | Hukkakerroin | Uusiutuvat | Kierätysmateriaalit | Haitalliset aineet | Elinkaarenjälkeinen skenaario, Reuse | Elinkaarenjälkeinen skenaario, Recycle as second rawmaterial | Elinkaarenjälkeinen skenaario, Energy Recovery | Elinkaarenjälkeinen skenaario, Final Disposal | Elinkaarenjälkeinen skenaario, Hazardous waste | massa/mm | levyn massa | Jalanjälki | Kädenjälki
|  | Paksuus | w/m2K | CO2e/kg | -CO2e/kg | kg/m3 |  | % | % | % | % | % | % | % | % | kg/mm | kg/m2 | CO2e/kg | -CO2e/kg
Rakennekerros 1 | 1 | 10 | 0 | 0 | 0 | 0 | 0 | 0 | 0 | 0 | 0 | 0 | 0 | 0 | 0 | 0
Rakennekerros 2 | 2 | 20 | 0.11 | 0.2 | -1.6 | 470 | 1.05 | 99 | 0 | 0 | 0 | 0 | 100 | 0 | 0 | 0.47 | 9.4 | 1.88 | -15.04
Rakennekerros 3 | 3 | 30 | 0.11 | 0.41 | -1.6 | 510 | 1.05 | 94 | 0 | 0 | 0 | 0 | 95 | 5 | 0 | 0.51 | 15.3 | 6.273 | -24.48
|  |  |  | 0 | 0
|  |  |  | 94 | -752
|  |  |  | 209.1 | -816
Rankarakenteiden laskut:
[10 empty] | Seinä/laatta |  |  | Kat | Erot | Erot
Jako | paksuus | m | kpl/10m | kehä/m | palkit m | yht. M | Pinta-ala m2, yht | Osuus, % |  | 3 | m |  | 48 | 45 | 51
300 | 45 | 0.045 | 33.33333 | 36 | 100 | 136 | 6.12 | 20.4 |  | 10 | m |  | 21.76 | -1.36 | 1.36
400 | 45 | 0.045 | 25 |  | 75 | 111 | 4.995 | 16.65 |  | 30 | m2 |  | 17.76 | -1.11 | 1.11
600 | 45 | 0.045 | 16.66667 |  | 50 | 86 | 3.87 | 12.9 |  |  |  |  | 13.76 | -0.86 | 0.86
Rankarakenne kaavat:
Jako | paksuus | m | kpl/10m | kehä/m | palkit m | yht. M | Pinta-ala m2, yht |  |  | 3 | m |  |  | C24% |  | C24 | Eriste %
300 | 48 | 0.048 | 33.33333 | 36 | 100 | 136 | 6.528 | 21.76 |  | 10 | m |  | k300 | 21.76 | 0.2176 |  | 78.24 | 0.7824
400 | 48 | 0.048 | 25 |  | 75 | 111 | 5.328 | 17.76 |  | 30 | m2 |  | k400 | 17.76 | 0.1776 |  | 82.24 | 0.8224
600 | 48 | 0.048 | 16.66667 |  | 50 | 86 | 4.128 | 13.76 |  |  |  |  | k600 | 13.76 | 0.1376 |  | 86.24 | 0.8624
Jako | paksuus | m | kpl/10m | kehä/m | palkit m | yht. M | Pinta-ala m2, yht |  |  | 3 | m |  |  |  |  | w/m2K | Jalka | Käsi | muunnoskerroin, massa kg/m3 | Jalka/m3 | Käsi/m3 | jalka/mm | käsi/mm | Hukkakerroin | Uusiutuvat | Kierätysmateriaalit | Haitalliset aineet | Elinkaarenjälkeinen skenaario, Reuse | Elinkaarenjälkeinen skenaario, Recycle as second rawmaterial | Elinkaarenjälkeinen skenaario, Energy Recovery | Elinkaarenjälkeinen skenaario, Final Disposal | Elinkaarenjälkeinen skenaario, Hazardous waste
300 | 51 | 0.051 | 33.33333 | 36 | 100 | 136 | 6.936 | 23.12 |  | 10 | m |  |  | C24, höylätty |  | 0.13 | 0.088 | -1.6 | 474 |  |  |  |  | 1.1 | 100 | 0 | 0 | 0 | 0 | 100 | 0 | 0
400 | 51 | 0.051 | 25 |  | 75 | 111 | 5.661 | 18.87 |  | 30 | m2 | 1 | Lasivillaeriste, 20kg/m3 (Isover KL33) | Lasivilla |  | 0.033 | 1.2 | 0 | 20 |  |  |  |  | 1.03 | 0 | 50 | 0 | 0 | 0 | 0 | 100 | 0
600 | 51 | 0.051 | 16.66667 |  | 50 | 86 | 4.386 | 14.62 | [5 empty] | k300 |  | 0.0541072 | 0.9580288 | -0.34816 | 118.7904 | 113.8046 | -41.35807 | 0.1138046 | -0.04135807 | 1.045232 | 21.76 | 39.12 | 0 | 0 | 0 | 21.76 | 78.24 | 0
[14 empty] | k400 |  | 0.0502272 | 1.0025088 | -0.28416 | 100.6304 | 100.8829 | -28.59513 | 0.1008829 | -0.02859513 | 1.042432 | 17.76 | 41.12 | 0 | 0 | 0 | 17.76 | 82.24 | 0
Rakenteen 1 kokonais hiilijalanjälki | 0 | [12 empty] | k600 |  | 0.0463472 | 1.0469888 | -0.22016 | 82.4704 | 86.34559 | -18.15668 | 0.08634559 | -0.01815668 | 1.039632 | 13.76 | 43.12 | 0 | 0 | 0 | 13.76 | 86.24 | 0
Rakenteen 2 kokonais hiilijalanjälki | 0 | [10 empty] | 2 | Lasivillaeriste, 14kg/m3 (Isover KL37) | Lasivilla |  | 0.037 | 1.2 | 0 | 14 |  |  |  |  | 1.03 | 0 | 50 | 0 | 0 | 0 | 0 | 100 | 0
Rakenteen 1 kokonais hiilikädenjälki | 0 | [12 empty] | k300 |  | 0.0572368 | 0.9580288 | -0.34816 | 114.096 | 109.3073 | -39.72366336 | 0.1093073 | -0.03972366336 | 1.045232 | 21.76 | 39.12 | 0 | 0 | 0 | 21.76 | 78.24 | 0
Rakenteen 2 kokonais hiilikädenjälki | 0 | [12 empty] | k400 |  | 0.0535168 | 1.0025088 | -0.28416 | 95.696 | 95.93608 | -27.19297536 | 0.09593608 | -0.02719297536 | 1.042432 | 17.76 | 41.12 | 0 | 0 | 0 | 21.76 | 82.24 | 0
Rakenteen 1 kokonais hiilitase | 0 | [12 empty] | k600 |  | 0.0497968 | 1.0469888 | -0.22016 | 77.296 | 80.92805 | -17.01748736 | 0.08092805 | -0.01701748736 | 1.039632 | 13.76 | 43.12 | 0 | 0 | 0 | 21.76 | 86.24
Rakenteen 2 kokonais hiilitase | 0 | [10 empty] | 3 | Lasivillaeriste, puhallusvilla (Isover InsulSafe) | Lasivilla, puhallus |  | 0.041 | 1.2 | 0 | 15 |  |  |  |  | 1.03 | 0 | 50 | 0 | 0 | 0 | 0 | 100 | 0
[14 empty] | k300 |  | 0.0603664 | 0.9580288 | -0.34816 | 114.8784 | 110.0568 | -39.99606 | 0.1100568 | -0.03999606 | 1.045232 | 21.76 | 39.12 | 0 | 0 | 0 | 21.76 | 78.24 | 0
[14 empty] | k400 |  | 0.0568064 | 1.0025088 | -0.28416 | 96.5184 | 96.76055 | -27.42667 | 0.09676055 | -0.02742667 | 1.042432 | 17.76 | 41.12 | 0 | 0 | 0 | 21.76 | 82.24 | 0
[14 empty] | k600 |  | 0.0532464 | 1.0469888 | -0.22016 | 78.1584 | 81.83097 | -17.20735 | 0.08183097 | -0.01720735 | 1.039632 | 13.76 | 43.12 | 0 | 0 | 0 | 21.76 | 86.24 | 0
[12 empty] | 4 | Kivivillaeriste, 29,5kg/m3, pieni tiheys (Paroc Extra, 0,36) | Kivivilla |  | 0.033 | 1.5 | 0 | 29.5 |  |  |  |  | 1.03 | 0 | 0 | 0 | 0 | 0 | 0 | 100 | 0
Lämpövastukset, rimoitus |  |  | 1044 | 0.2222222 | [9 empty] | k300 |  | 0.0541072 | 1.1927488 | -0.34816 | 126.2232 | 150.5526 | -43.94587 | 0.1505526 | -0.04394587 | 1.045232 | 21.76 | 0 | 0 | 0 | 0 | 21.76 | 78.24 | 0
0.13 | u-arv | [12 empty] | k400 |  | 0.0502272 | 1.2492288 | -0.28416 | 108.4432 | 135.4704 | -30.81522 | 0.1354704 | -0.03081522 | 1.042432 | 17.76 | 0 | 0 | 0 | 0 | 21.76 | 82.24 | 0
| 0.8547009 | [6 empty] | RT | Korjattu RT |  |  |  |  | k600 |  | 0.0463472 | 1.3057088 | -0.22016 | 90.6632 | 118.3797 | -19.96041 | 0.1183797 | -0.01996041 | 1.039632 | 13.76 | 0 | 0 | 0 | 0 | 21.76 | 86.24 | 0
48mm | [11 empty] | 5 | Kivivillaeriste, 61kg/m3, ulkoseiniin |  |  | 0.036 | 1.5 | 0 | 61 |  |  |  |  | 1.03 | 0 | 0 | 0 | 0 | 0 | 0 | 100 | 0
k300 | 34 | 10 | m | 1.632 |  | 0.1632 | % | 0.7965686 | 1.593137 |  |  |  |  | k300 |  | 0.0564544 | 1.1927488 | -0.34816 | 150.8688 | 179.9486 | -52.52648 | 0.1799486 | -0.05252648 | 1.045232 | 21.76 | 0 | 0 | 0 | 0 | 21.76 | 78.24 | 0
k400 | 26 | 10 | m | 1.248 |  | 0.1248 | % | 1.041667 | 2.083333 |  |  |  |  | k400 |  | 0.0526944 | 1.2492288 | -0.28416 | 134.3488 | 167.8324 | -38.17656 | 0.1678324 | -0.03817656 | 1.042432 | 17.76 | 0 | 0 | 0 | 0 | 21.76 | 82.24 | 0
k600 | 17 | 10 | m | 0.816 |  | 0.0816 | % | 1.593137 | 3.186275 |  |  |  |  | k600 |  | 0.0489344 | 1.3057088 | -0.22016 | 117.8288 | 153.8501 | -25.94119 | 0.1538501 | -0.02594119 | 1.039632 | 13.76 | 0 | 0 | 0 | 0 | 21.76 | 86.24 | 0
100mm | [11 empty] | 6 | Kivivillaeriste, 33kg/m3, puhallusvilla (InsulSafe) | Kivivilla, puhallus |  | 0.041 | 1.5 | 0 | 33 |  |  |  |  | 1.01 | 0 | 0 | 0 | 0 | 0 | 0 | 100 | 0
k300 | 34 | 10 | m | 3.4 | M | 0.34 | % | 0.3823529 | 0.7647059 |  |  |  |  | k300 |  | 0.0603664 | 1.1927488 | -0.34816 | 128.9616 | 153.8188 | -44.89927 | 0.1538188 | -0.04489927 | 1.029584 | 21.76 | 0 | 0 | 0 | 0 | 21.76 | 78.24 | 0
k400 | 26 | 10 | m | 2.6 | M | 0.26 | % | 0.5 | 1 |  |  |  |  | k400 |  | 0.0568064 | 1.2492288 | -0.570486784 | 111.3216 | 139.0661 | -63.5075 | 0.1390661 | -0.0635075 | 1.025984 | 17.76 | 0 | 0 | 0 | 0 | 21.76 | 82.24 | 0
k600 | 17 | 10 | m | 1.7 | M | 0.17 | % | 0.7647059 | 1.529412 |  |  |  |  | k600 |  | 0.0532464 | 1.3057088 | -0.7121478 | 93.6816 | 122.3209 | -66.71515 | 0.1223209 | -0.06671515 | 1.022384 | 13.76 | 0 | 0 | 0 | 0 | 21.76 | 86.24 | 0
[12 empty] | 7 | Selluvilla-levy |  |  | 0.04 | 1.02 | -1.1 | 37 |  |  |  |  | 1.03 | 70 | 80 | 3 | 0 | 0 | 50 | 50 | 0
[14 empty] | k300 |  | 0.059584 | 0.8171968 | -1.2088 | 132.0912 | 107.9445 | -159.6718 | 0.1079445 | -0.1596718 | 1.045232 | 76.528 | 62.592 | 2.3472 | 0 | 0 | 60.88 | 39.12 | 0
[14 empty] | k400 |  | 0.055984 | 0.8544768 | -1.1888 | 114.6112 | 97.93261 | -136.2498 | 0.09793261 | -0.1362498 | 1.042432 | 75.328 | 65.792 | 2.4672 | 0 | 0 | 62.88 | 41.12 | 0
[14 empty] | k600 |  | 0.052384 | 0.8917568 | -1.1688 | 97.1312 | 86.61741 | -113.5269 | 0.08661741 | -0.1135269 | 1.039632 | 74.128 | 68.992 | 2.5872 | 0 | 0 | 64.88 | 43.12 | 0
[12 empty] | 8 | Selluvilla-puhallus |  |  | 0.039 | 0.108 | -1.2 | 30 |  |  |  |  | 1.01 | 78 | 90 | 3 | 0 | 20 | 40 | 40 | 0
[14 empty] | k300 |  | 0.0588016 | 0.103648 | -1.28704 | 126.6144 | 13.12333 | -162.9578 | 0.01312333 | -0.1629578 | 1.029584 | 82.7872 | 70.416 | 2.3472 | 0 | 15.648 | 53.056 | 31.296 | 0
[14 empty] | k400 |  | 0.0551616 | 0.104448 | -1.27104 | 108.8544 | 11.36962 | -138.3583 | 0.01136962 | -0.1383583 | 1.025984 | 81.9072 | 74.016 | 2.4672 | 0 | 16.448 | 54.656 | 32.896 | 0
[14 empty] | k600 |  | 0.0515216 | 0.105248 | -1.25504 | 91.0944 | 9.587503 | -114.3271 | 0.009587503 | -0.1143271 | 1.022384 | 81.0272 | 77.616 | 2.5872 | 0 | 17.248 | 56.256 | 34.496 | 0
| Lämpövastus | Jalanjälki | Kädenjälki | Muunnoskerroin | Hukkakerroin | Uusiutuvat | Kierätysmateriaalit | Haitalliset aineet | Elinkaarenjälkeinen skenaario, Reuse | Elinkaarenjälkeinen skenaario, Recycle as second rawmaterial | Elinkaarenjälkeinen skenaario, Energy Recovery | Elinkaarenjälkeinen skenaario, Final Disposal | Elinkaarenjälkeinen skenaario, Hazardous waste
| w/m2K | CO2e/kg | -CO2e/kg | kg/m3 |  | % | % | % | % | % | % | % | %
PUU | 0.13 | 0.088 | -1.6 | 474 | 1.1 | 100 | 0 | 0 | 0 | 0 | 100 | 0 | 0
Puu, höylätty, 48mm k300 | 1.593137 | 0.0143616 | -0.26112 | 77.3568 | 0.17952 | 16.32 | 0 | 0 | 0 | 0 | 16.32 | 0 | 0
Puu, höylätty, 48mm k400 | 2.083333 | 0.0109824 | -0.19968 | 59.1552 | 0.13728 | 12.48 | 0 | 0 | 0 | 0 | 12.48 | 0 | 0
Puu, höylätty, 48mm k600 | 3.186275 | 0.0071808 | -0.13056 | 38.6784 | 0.08976 | 8.16 | 0 | 0 | 0 | 0 | 8.16 | 0 | 0
Puu, höylätty, 100mm k300 | 0.7647059 | 0.02992 | -0.544 | 161.16 | 0.374 | 34 | 0 | 0 | 0 | 0 | 34 | 0 | 0
Puu, höylätty, 100mm k400 | 1 | 0.02288 | -0.416 | 123.24 | 0.286 | 26 | 0 | 0 | 0 | 0 | 26 | 0 | 0
Puu, höylätty, 100mm k600 | 1.529412 | 0.01496 | -0.272 | 80.58 | 0.187 | 17 | 0 | 0 | 0 | 0 | 17 | 0 | 0
0.088